## Шпаргалка
СметаПросто
Пропорции раствора для кладки
Объёмные части цемент : известковое или глиняное тесто : песок. Для надземных стен при влажности воздуха до 60 % и фундаментов в маловлажных грунтах.
Марка раствора | Цемент М300 | Цемент М400 | Цемент М500
М150 | 1 : 0,1 : 2,5 | 1 : 0,2 : 3 | 1 : 0,3 : 4
М100 | 1 : 0,2 : 3,5 | 1 : 0,4 : 4,5 | 1 : 0,5 : 5,5
М75 | 1 : 0,3 : 4 | 1 : 0,5 : 5,5 | 1 : 0,8 : 7
М50 | 1 : 0,6 : 6 | 1 : 0,9 : 8 | в таблице нет
Подвижность по виду кладки, осадка конуса
Вид кладки | Осадка конуса, см
Полнотелый кирпич, бетонные камни | 9–13
Пустотелый кирпич | 7–8
Бутовая кладка обычная | 4–6
Бутовая кладка вибрированная | 1–3
Заливка пустот бутовой кладки | 13–14
Что помнить на замесе
Загрузка: сначала вода, потом заполнитель, вяжущее, пластификатор. Мешать не менее минуты.
Раствор с цементом выработать за 2 часа. Без цемента, известковый или глиняный, в тот же день.
Зимой раствор при укладке не холоднее 10 °C, вода затворения не горячее 80 °C.
Одна и та же пропорция на цементе М400 и М500 даёт РАЗНУЮ марку раствора.
Составы и подвижность по СП 82-101-98, марки раствора по ГОСТ 28013-98. Подвижность и прочность проверяются приборами, конусом и испытанием образцов, а не на глаз. Печную кладку сюда не переносить: там жаростойкие глиняные и шамотные составы.
Смета и коммерческое предложение с телефона: smetaprosto.ru