## Шпаргалка
СметаПросто
Расход плиточного клея
Килограммы на квадрат по официальным таблицам двух производителей. Считать надо по таблице того клея, чей мешок куплен: на одном и том же зубце они расходятся до 66 процентов.
Зубец гребёнки | Формат плитки у Ceresit | Ceresit, кг/м² | PLITONIT В, кг/м²
4 мм | 10 см | 2,0 | 2,65
6 мм | 15 см | 2,7 | 3,98
8 мм | 20 см | 3,2 | 5,3
10 мм | 30 см | 4,2 | 6,63
12 мм | в таблице нет | в таблице нет | 7,95
У PLITONIT указан базовый расход около 1,3 кг на квадрат при слое в 1 мм: знаешь фактическую толщину слоя, умножил и получил вес. У другого бренда коэффициент свой.
Какой зубец под какой формат
Плитка | Зубец
Мозаика и мелкая плитка до 10 см | 3-4 мм
Плитка до 20 см | 6 мм
Плитка 20-30 см | 8 мм
Плитка 30-45 см | 10 мм
От 45 см и керамогранит | 12 мм и выше, на две стороны
Что требует норма
Площадь элемента больше 900 см², то есть плитка 30 на 30 и крупнее: клей наносится и на основание, и на тыльную сторону плитки. СП 71.13330.2017, п. 7.4.7.
Просвет под двухметровой рейкой перед укладкой: не больше 4 мм, а под крупный формат не больше 2 мм. СП 71.13330.2017, табл. 8.5. Всё, что хуже, выбирается клеем.
Толщина уложенной прослойки цементного клея под плитку пола 2-3 мм, СП 29.13330.2011. Зубец гребёнки это не толщина слоя: при прижатии борозды заваливаются.
Как посчитать мешки
1. Замерь площадь укладки. Ниши, откосы и подрезку считай отдельно, там расход выше.
2. Подбери зубец под формат и найди расход своего клея именно для этого зубца, на мешке.
3. Площадь умножь на расход, получишь килограммы. Раздели на мешок, обычно 25 кг, округли вверх.
4. Добавь запас: 10 процентов на ровном основании, 20 и больше на кривом.
Пример из статьи: санузел 28 м², плитка 30 на 30, зубец 10 мм, PLITONIT В с расходом 6,63. Считаем 28 на 6,63 равно 186 кг, это 7,4 мешка. Берём 8, с запасом на кривые стены 9. По цифре Ceresit для того же зубца вышло бы 5 мешков.
Расход по официальным таблицам Ceresit и PLITONIT. Это данные производителей, а не норма: у другого бренда цифры свои. Соответствия «формат плитки к размеру зубца» нет ни в одном ГОСТе и ни в одном своде правил, все такие таблицы это рекомендации производителей. Двойное нанесение от 900 см² по СП 71.13330.2017, п. 7.4.7, ровность основания по его же табл. 8.5, прослойка под плитку пола по СП 29.13330.2011.
Смета и коммерческое предложение с телефона: smetaprosto.ru